## Aceros
150 km crean sobre 0,8 m2 de supeficie antena 85 kg = 850 N
A 3 metros de la antena se produce 3m x 850 N = 2550 Nm -> necesario mastil con Mmax > 2550 Nm ¿255 K/m?
Resistencia del mastil a doblarse viene dada por el Momento Maximo Mmax = modulo de seccion x Yield Strength
Presion del Viento. Formula: Pv = ( y.v^2)/2g kg/m2 y=1,2 kg/m2 (densidad media del aire) v = velocidad del viento en m/sg. G= 9.81 m/s2 (aleleracion de la gravedad)
Carga de la antena al viento. Q = Pv . S ( S es superficie antena) ( 1 kg = 9,81 N)
Momento Flector que origina la antena en el punto de anclaje del mastil Ma = Qa * L (Qa carga de la antena al viento en m)
Limite Elastico
Fuente Información |  | Material | Material |  | Yield Strench N | D | d | Mod Sec | Mmax | kg 6m | espesor
[5 empty] | Re (N/mm2) | mm | mm |  | Nm
Chinchurreta | Conduccion | S 235 JR |  |  | 235 | 48 | 40 | 5621.3696 | 1321.021856
[5 empty] | 235 | 60 | 51 | 10136.24 | 2382.016
metalasa |  |  | S235 |  | 225 | 48 | 40 | 5621.3696 | 1264.80816
metalasa |  | ST-52-3 N | S355J2G3 |  | 345 | 50 | 40 | 7245.315 | 2499.633675 | 33.3 | 5
|  | '' |  |  | 345 | 55 | 45 | 9014.25 | 3109.91625 | 37 | 5
[5 empty] | 345 | 58 | 48 | 10169.71 | 3508.55 |  | 5
|  | '' |  |  | 345 | 60 | 50 | 10979.2375 | 3787.837 | 40.68 | 5 | *
|  | '' |  |  | 345 | 50 | 38 | 8177.710464 | 2821.31 | 40.86 | 6
|  | '' |  |  | 345 | 55 | 43 | 10231.30584 | 3529.801 | 45 | 6
metalasa | Alta Elast | AE 490HC | S460MC |  | 420 | 50 | 40 | 7245.315 | 3043.0323
|  | '' |  |  | 420 | 55 | 45 | 9014.25 | 3785.985
|  | '' |  |  | 420 | 60 | 50 | 10979.2375 | 4611.27975
|  | '' |  |  | 420 | 50 | 38 | 8177.710464 | 3434.638
|  | '' |  |  | 420 | 55 | 43 | 10231.30584 | 4297.148
peninsular de vastagos |  | E355 |  |  | 355 | 50 | 40 | 7245.315 | 2572.086825
peninsular de vastagos |  | 20MnV6 |  |  | 470 | 50 | 40 | 7245.315 | 3405.29805
|  | '' |  |  | 470 | 55 | 45 | 9014.25 | 4236.6975
|  | '' |  |  | 470 | 60 | 50 | 10979.2375 | 5160.241625
|  | '' |  |  | 470 | 50 | 38 | 8177.710464 | 3843.524
|  | '' |  |  | 470 | 55 | 43 | 10231.30584 | 4808.714
hergamar | tub micropilotesTM-80 |  |  | 5500k/cm2 | 539 | 63 | 52 | 13154.43 | 7090.237 | 48 | 5.5
|  | Duraluminio | Normal | 25-30k/c2 | 245.25 | 60 | 50 | 10979.2375 | 2692.658
|  |  | Templado | 35-50k/c2 | 343.35 | 60 | 50 | 10979.2375 | 3769.721
|  |  | Recocido | 10-15k/c2 | 98.1 | 60 | 50 | 10979.2375 | 1077.063
| diametros | espesor | kg/m | kg/6m
Acero ST-52 tubo kg/m | 50 - 40 | 5 | 5.55 | 33.3
| 55 - 40 | 7.5 | 8.79 | 52.74 |  |  |  | 539.55
| 55 - 45 | 5 | 6.16 | 36.96
| 60 - 50 | 5 | 6.78 | 40.68
| 60 - 40 | 10 | 12.33 | 73.98
| 60 - 45 | 7.5 | 9.71 | 58.26
| 62 - 50 | 6 | 8.29 | 49.74
| 52 - 40 | 6 | 6.81 | 40.86
[6 empty] | MOMENTO Calculado MASTIL |  |  | 1909.30122
ACEROS PARA GALVANIZAR POR INMERSIÓN
Muchas veces son adquiridos materiales laminados en caliente o laminados en frío con el fin de ser
galvanizados una vez procesados, existiendo en ocasiones problemas con los recubrimientos de cinc,
ya que estos pueden presentar mal aspecto, tener mucho espesor y ser muy frágiles.
Para evitar este problema, es necesario advertir al proveedor que el material ha de ser apto para
galvanizar y este debe de seleccionar el material de acuerdo con la norma UNE 37 508-88, que en su
apartado 3.1 describe la composición química de los materiales aptos para galvanizar de la siguiente
manera:
Material base.
Se consideran materiales de base aptos para galvanizar por inmersión en caliente los aceros al
carbono, los aceros de alta resistencia y baja aleación, los aceros moldeados y los de fundición gris.
Los aceros con elevados contenidos en carbono, silicio o fósforo, pueden dar lugar a recubrimientos de
superficie rugosa y aspecto gris oscuro, que a veces toma una configuración celular, que normalmente
poseen espesor superior al normal y que están constituidos prácticamente en su totalidad por capas de
aleaciones de cinc-hierro.
Estos recubrimientos presentan una resistencia a la corrosión atmosférica análoga a la de los otros
recubrimientos galvanizados de igual espesor, pero frecuentemente, presentan mayor fragilidad. Para
prevenir la formación de estos recubrimientos se han de seleccionar aceros que cumplan las siguientes
condiciones
C≤ 0.30%
Si≤ 0.030%
P≤ 0.050%
Si + 2.5P≤ 0.090%

## Momento
150 km crean sobre 0,8 m2 de supeficie antena 85 kg = 850 N
A 3 metros de la antena se produce 3m x 850 N = 2550 Nm -> necesario mastil con Mmax > 2550 Nm ¿255 K/m?
Resistencia del mastil a partirse biene dada por el Momento Maximo Mmax = modulo de seccion x Yield Strength
Presion del Viento. Formula: Pv = ( y.v^2)/2g kg/m2 y=1,2 kg/m2 (densidad media del aire) v = velocidad del viento en m/sg. G= 9.81 m/s2 (aleleracion de la gravedad)
Carga de la antena al viento. Q = Pv . S ( S es superficie antena) ( 1 kg = 9,81 N)
Momento Flector que origina la antena en el punto de anclaje del mastil Ma = Qa * L (Qa carga de la antena al viento en m)
km/h | m/s
110 | 30.55556
150 | 41.66667
|  | Antena | distancia | superficie | Vel viento | Pres Vto | Q | Q | M | M
|  |  | m | m^2 | m/s | kg/m2 | k/m2 | Nm | k/m2 | Nm
|  | mastil | [8 empty] | * | Falta calcurar la resistencia al viento del mastil
|  | D240 | 1.5 | 0.5 | 41.7 | 106.3541 | 53.17706 | 521.667 | 79.7656 | 782.5005 | *
|  | warc 2/2 | 3.2 | 0.3 | 41.7 | 106.3541 | 31.90624 | 313.0002 | 102.1 | 1001.60064 | *
|  | C19XR | 3 | 0.8 | 41.7 | 106.3541 | 85.0833 | 834.6672 | 255.2499 | 2504.0016
|  | C19XR | 0.15 | 0.8 | 41.7 | 106.3541 | 85.0833 | 834.6672 | 12.7625 | 125.20008 | *
|  | TOTAL | [7 empty] | 1909.30122